## Input_variables
General Input | Radprofil | wheel_geometry
| Schienenprofil | rail_geometry
| Schraeglaufwinkel-alpha[rad] | alpha
| Faktor-f_2 | f_2
| Faktor-f_f4 | f_f4
| Radmaterial | material_wheel
| Schienenmaterial | material_rail
as
| Bemessungskontaktkraft-Rad | F_sd_f_w
| Bemessungskontaktkraft-Schiene | F_sd_f_r
| Anzahl-Arbeitsspiele-Rad | num_cycles_wheel
| Anzahl-Arbeitsspiele-Schiene | num_cycles_rail
| Spielstrategie | cycle_mode
RBG-Konfiguration | RBG-Hoehe[m] | c_h
| RBG-Schwerpunkt-y[%] | c_cg_z
| Mast-Masse-pro-Höhe[kg/m] | m_m_h
a
| Mast-Schwerpunkt-x[%] | m_cg_x
| Mast-Masse-Gesamt[kg] | m_m_a
| Radstand[m] | t_wd
| Traverse-Schwerpunkt-x[%] | t_cg_x
| Traverse-Masse-Pro-Länge[kg/m] | t_m_l
| Traverse-Masse-Gesamt[kg] | t_m_a
| RBG-Beschleunigung[m/s²] | w_a
| RBG-Verschliffzeit | w_s
| RBG-Max-Geschwindigkeit | w_v
| Hubwagen-Schwerpunkt[%] | l_cg_x
| Huwagen-Masse-Leer[kg] | l_m
| Hubwagen-Masse-Durchschnittliche-Zuladung[kg] | l_m_ld
| Hubwagen-Beschleunigung[m/s²] | l_a
| Lagerlaenge | r_l

## rail_materials
name | norm | material_number | hardened | f_y | HB | E | v | z
S235 | EN 10025-2 | "unknown" | 0 | 360 | 125 | 210000 | 0.3 | 0
S275 | EN 10025-2 | "unknown" | 0 | 410 | 145 | 210000 | 0.3 | 0
S355 | EN 10025-2 | "unknown" | 0 | 520 | 175 | 210000 | 0.3 | 0
S690Q | EN 10025-6 | "1,8928" | 0 | 760 | 225 | 210000 | 0.3 | 0
C35E | EN 10083-2 | "1,1181" | 0 | 520 | 155 | 210000 | 0.3 | 0
C55 | EN 10083-2 | "1,0535" | 0 | 640 | 190 | 210000 | 0.3 | 0
R260Mn | EN 13674-1 | "1,0624" | 0 | 870 | 260 | 210000 | 0.3 | 0

## wheel_materials
name | norm | material_number | hardened | z | f_y | HB | E | v
GE-300 | EN 10293 | 1.6552 | 0 | 0 | 520 | 155 | 210000 | 0.3
EN-GJS600-3 | EN 1563 | 0.706 | 0 | 0 | 600 | 210 | 177000 | 0.3
EN-GJS700-2 | EN 1563 | 0.707 | 0 | 0 | 700 | 245 | 180000 | 0.3
25CrMo4 | EN 10083-3 | 1.7218 | 0 | 0 | 650 | 190 | 210000 | 0.3
34CrMo4 | EN 10083-3 | 1.7225 | 0 | 0 | 700 | 210 | 210000 | 0.3
42CrMo4 | EN 10083-3 | 1.7225 | 0 | 0 | 750 | 225 | 210000 | 0.3
33NiCrMoV14-5 | EN 10280-3 | 1.6956 | 0 | 0 | 1000 | 295 | 210000 | 0.3
42CrMo4-hardened | EN10083-3 | 1.7225 | 1 | 10 | 420 | 252 | 210000 | 0.3
1
234

## wheel_geometries
name | b | r_k | r_3 | D
W31 | 70 | 100 | 20 | 450
W43 | 100 | 400 | 10 | 600
435

## rail_geometries
name | b | r_k | r_3
S31 | 63 | 100 | 20
S43 | 88 | 400 | 10